## sheet
沈丘县市场监督管理局2024年度服装产品质量监督检查抽检结果公示
序号 | 样品名称 | 标称商标 | 规格型号 | 生产日期/批号 | 样品数量 | 备样数量 | 抽样基数 | 抽样时间 | 受检单位 | 抽样单号 | 检验结果 | 不合格检测项目 | 不合格技术要求 | 不合格实测数据 | 检测项目
1 | 长款羽绒服 | / | 尺码：F | / | 1 件 | 1 件 | 8000 件 | 2024-08-05 | 沈丘县嘉信服饰有限公司 | TX0071976 | 不合格 | 1、纤维含量@¦面料，% | 1、聚酯纤维：100 | 1、锦纶：100 | 1、纤维含量@¦面料，% 2、甲醛含量 3、pH值 4、异味 5、耐摩擦色牢度 5.1、干摩 5.2、湿摩 6、耐水色牢度 6.1、变色 6.2、沾色 7、耐皂洗色牢度 7.1、变色 7.2、沾色 8、耐酸汗渍色牢度 8.1、变色 8.2、沾色 9、耐碱汗渍色牢度 9.1、变色 9.2、沾色 10、可分解致癌芳香胺染料 10.1、4-氨基联苯（CAS：92-67-1） 10.2、联苯胺（CAS：92-87-5） 10.3、2-萘胺（CAS：91-59-8） 10.4、4-氯-邻甲苯胺（CAS：95-69-2） 10.5、邻氨基偶氮甲苯（CAS：97-56-3） 10.6、5-硝基-邻甲苯胺（CAS：99-55-8） 10.7、对氯苯胺（CAS：106-47-8） 10.8、2，4-二氨基苯甲醚（CAS：615-05-4） 10.9、4，4′-二氨基二苯甲烷（CAS：101-77-9） 10.10、3，3′-二氯联苯胺（CAS：91-94-1） 10.11、3，3′-二甲氧基联苯胺（CAS：119-90-4） 10.12、3，3′-二甲基联苯胺（CAS：119-93-7） 10.13、3，3′-二甲基-4，4′-二氨基二苯甲烷（CAS：838-88-0） 10.14、2-甲氧基-5-甲基苯胺（CAS：120-71-8） 10.15、4，4′-亚甲基-二-（2-氯苯胺）（CAS：101-14-4） 10.16、4，4′-二氨基二苯醚（CAS：101-80-4） 10.17、4，4′-二氨基二苯硫醚（CAS：139-65-1） 10.18、邻甲苯胺（CAS：95-53-4） 10.19、2，4-二氨基甲苯（CAS：95-80-7） 10.20、2，4，5-三甲基苯胺（CAS：137-17-7） 10.21、邻氨基苯甲醚（CAS：90-04-0） 10.22、4-氨基偶氮苯（CAS：60-09-3） 10.23、2，4-二甲基苯胺（CAS：95-68-1） 10.24、2，6-二甲基苯胺（CAS：87-62-7）
2 | 羽绒服 FA1 黑色 | / | 170/92A XL | / | 1 件 | 1 件 | 10000 件 | 2024-08-05 | 沈丘县羽纯服饰有限公司 | TX0071974 | 合格 |  |  |  | 1、纤维含量@¦面料，% 2、甲醛含量 3、pH值 4、异味 5、耐摩擦色牢度 5.1、干摩 5.2、湿摩 6、耐水色牢度 6.1、变色 6.2、沾色 7、耐皂洗色牢度 7.1、变色 7.2、沾色 8、耐酸汗渍色牢度 8.1、变色 8.2、沾色 9、耐碱汗渍色牢度 9.1、变色 9.2、沾色 10、可分解致癌芳香胺染料 10.1、4-氨基联苯（CAS：92-67-1） 10.2、联苯胺（CAS：92-87-5） 10.3、2-萘胺（CAS：91-59-8） 10.4、4-氯-邻甲苯胺（CAS：95-69-2） 10.5、邻氨基偶氮甲苯（CAS：97-56-3） 10.6、5-硝基-邻甲苯胺（CAS：99-55-8） 10.7、对氯苯胺（CAS：106-47-8） 10.8、2，4-二氨基苯甲醚（CAS：615-05-4） 10.9、4，4′-二氨基二苯甲烷（CAS：101-77-9） 10.10、3，3′-二氯联苯胺（CAS：91-94-1） 10.11、3，3′-二甲氧基联苯胺（CAS：119-90-4） 10.12、3，3′-二甲基联苯胺（CAS：119-93-7） 10.13、3，3′-二甲基-4，4′-二氨基二苯甲烷（CAS：838-88-0） 10.14、2-甲氧基-5-甲基苯胺（CAS：120-71-8） 10.15、4，4′-亚甲基-二-（2-氯苯胺）（CAS：101-14-4） 10.16、4，4′-二氨基二苯醚（CAS：101-80-4） 10.17、4，4′-二氨基二苯硫醚（CAS：139-65-1） 10.18、邻甲苯胺（CAS：95-53-4） 10.19、2，4-二氨基甲苯（CAS：95-80-7） 10.20、2，4，5-三甲基苯胺（CAS：137-17-7） 10.21、邻氨基苯甲醚（CAS：90-04-0） 10.22、4-氨基偶氮苯（CAS：60-09-3） 10.23、2，4-二甲基苯胺（CAS：95-68-1） 10.24、2，6-二甲基苯胺（CAS：87-62-7）
3 | 羽绒服 GA2 浅紫色 | / | 175/96A XXL | / | 1 件 | 1 件 | 1800 件 | 2024-08-05 | 沈丘县羽纯服饰有限公司 | TX0071975 | 合格 |  |  |  | 1、纤维含量@¦面料，% 2、甲醛含量 3、pH值 4、异味 5、耐摩擦色牢度 5.1、干摩 5.2、湿摩 6、耐水色牢度 6.1、变色 6.2、沾色 7、耐皂洗色牢度 7.1、变色 7.2、沾色 8、耐酸汗渍色牢度 8.1、变色 8.2、沾色 9、耐碱汗渍色牢度 9.1、变色 9.2、沾色 10、可分解致癌芳香胺染料 10.1、4-氨基联苯（CAS：92-67-1） 10.2、联苯胺（CAS：92-87-5） 10.3、2-萘胺（CAS：91-59-8） 10.4、4-氯-邻甲苯胺（CAS：95-69-2） 10.5、邻氨基偶氮甲苯（CAS：97-56-3） 10.6、5-硝基-邻甲苯胺（CAS：99-55-8） 10.7、对氯苯胺（CAS：106-47-8） 10.8、2，4-二氨基苯甲醚（CAS：615-05-4） 10.9、4，4′-二氨基二苯甲烷（CAS：101-77-9） 10.10、3，3′-二氯联苯胺（CAS：91-94-1） 10.11、3，3′-二甲氧基联苯胺（CAS：119-90-4） 10.12、3，3′-二甲基联苯胺（CAS：119-93-7） 10.13、3，3′-二甲基-4，4′-二氨基二苯甲烷（CAS：838-88-0） 10.14、2-甲氧基-5-甲基苯胺（CAS：120-71-8） 10.15、4，4′-亚甲基-二-（2-氯苯胺）（CAS：101-14-4） 10.16、4，4′-二氨基二苯醚（CAS：101-80-4） 10.17、4，4′-二氨基二苯硫醚（CAS：139-65-1） 10.18、邻甲苯胺（CAS：95-53-4） 10.19、2，4-二氨基甲苯（CAS：95-80-7） 10.20、2，4，5-三甲基苯胺（CAS：137-17-7） 10.21、邻氨基苯甲醚（CAS：90-04-0） 10.22、4-氨基偶氮苯（CAS：60-09-3） 10.23、2，4-二甲基苯胺（CAS：95-68-1） 10.24、2，6-二甲基苯胺（CAS：87-62-7）
4 | 青少年男装（羽绒服） | / | 150/68A | / | 1 件 | 1 件 | 500 件 | 2024-08-05 | 沈丘县吉米兄弟服饰有限公司 | TX0071977 | 合格 |  |  |  | 1、纤维含量@¦面料，% 2、甲醛含量 3、pH值 4、异味 5、耐摩擦色牢度 5.1、干摩 5.2、湿摩 6、耐水色牢度 6.1、变色 6.2、沾色 7、耐皂洗色牢度 7.1、变色 7.2、沾色 8、耐酸汗渍色牢度 8.1、变色 8.2、沾色 9、耐碱汗渍色牢度 9.1、变色 9.2、沾色 10、可分解致癌芳香胺染料 10.1、4-氨基联苯（CAS：92-67-1） 10.2、联苯胺（CAS：92-87-5） 10.3、2-萘胺（CAS：91-59-8） 10.4、4-氯-邻甲苯胺（CAS：95-69-2） 10.5、邻氨基偶氮甲苯（CAS：97-56-3） 10.6、5-硝基-邻甲苯胺（CAS：99-55-8） 10.7、对氯苯胺（CAS：106-47-8） 10.8、2，4-二氨基苯甲醚（CAS：615-05-4） 10.9、4，4′-二氨基二苯甲烷（CAS：101-77-9） 10.10、3，3′-二氯联苯胺（CAS：91-94-1） 10.11、3，3′-二甲氧基联苯胺（CAS：119-90-4） 10.12、3，3′-二甲基联苯胺（CAS：119-93-7） 10.13、3，3′-二甲基-4，4′-二氨基二苯甲烷（CAS：838-88-0） 10.14、2-甲氧基-5-甲基苯胺（CAS：120-71-8） 10.15、4，4′-亚甲基-二-（2-氯苯胺）（CAS：101-14-4） 10.16、4，4′-二氨基二苯醚（CAS：101-80-4） 10.17、4，4′-二氨基二苯硫醚（CAS：139-65-1） 10.18、邻甲苯胺（CAS：95-53-4） 10.19、2，4-二氨基甲苯（CAS：95-80-7） 10.20、2，4，5-三甲基苯胺（CAS：137-17-7） 10.21、邻氨基苯甲醚（CAS：90-04-0） 10.22、4-氨基偶氮苯（CAS：60-09-3） 10.23、2，4-二甲基苯胺（CAS：95-68-1） 10.24、2，6-二甲基苯胺（CAS：87-62-7）
5 | 锐步月牙包 | / | W41*H37cm | / | 1 个 | 1 个 | 1000 个 | 2024-08-05 | 河南奥普林网络科技有限公司 | TX0071978 | 合格 |  |  |  | 1、外观质量 1.1、整体外观 1.2、面层材料 1.3、里料 1.4、缝合线 1.5、缝合线迹 1.6、拉链 1.7、配件 1.8、配件安装 2、振荡冲击性能 3、扣件耐用性能 4、拉链耐用度 5、缝合强度 6、塑料插扣耐用性能 7、摩擦色牢度（沾色） 7.1、干擦 7.2、湿擦 8、五金配件耐腐蚀性
6 | 短款立领羽绒服 | / | 170/92A（M） | / | 1 件 | 1 件 | 312 件 | 2024-08-06 | 周口鸿逸饰有限公司 | TX0071979 | 合格 |  |  |  | 1、纤维含量@¦外层，% 2、甲醛含量 3、pH值 4、异味 5、耐摩擦色牢度 5.1、干摩 5.2、湿摩 6、耐水色牢度 6.1、变色 6.2、沾色 7、耐皂洗色牢度 7.1、变色 7.2、沾色 8、耐酸汗渍色牢度 8.1、变色 8.2、沾色 9、耐碱汗渍色牢度 9.1、变色 9.2、沾色 10、可分解致癌芳香胺染料 10.1、4-氨基联苯（CAS：92-67-1） 10.2、联苯胺（CAS：92-87-5） 10.3、2-萘胺（CAS：91-59-8） 10.4、4-氯-邻甲苯胺（CAS：95-69-2） 10.5、邻氨基偶氮甲苯（CAS：97-56-3） 10.6、5-硝基-邻甲苯胺（CAS：99-55-8） 10.7、对氯苯胺（CAS：106-47-8） 10.8、2，4-二氨基苯甲醚（CAS：615-05-4） 10.9、4，4′-二氨基二苯甲烷（CAS：101-77-9） 10.10、3，3′-二氯联苯胺（CAS：91-94-1） 10.11、3，3′-二甲氧基联苯胺（CAS：119-90-4） 10.12、3，3′-二甲基联苯胺（CAS：119-93-7） 10.13、3，3′-二甲基-4，4′-二氨基二苯甲烷（CAS：838-88-0） 10.14、2-甲氧基-5-甲基苯胺（CAS：120-71-8） 10.15、4，4′-亚甲基-二-（2-氯苯胺）（CAS：101-14-4） 10.16、4，4′-二氨基二苯醚（CAS：101-80-4） 10.17、4，4′-二氨基二苯硫醚（CAS：139-65-1） 10.18、邻甲苯胺（CAS：95-53-4） 10.19、2，4-二氨基甲苯（CAS：95-80-7） 10.20、2，4，5-三甲基苯胺（CAS：137-17-7） 10.21、邻氨基苯甲醚（CAS：90-04-0） 10.22、4-氨基偶氮苯（CAS：60-09-3） 10.23、2，4-二甲基苯胺（CAS：95-68-1） 10.24、2，6-二甲基苯胺（CAS：87-62-7）
7 | 中长款羽绒服 | / | M（165/88A） | / | 1 件 | 1 件 | 2000 件 | 2024-08-06 | 河南恒兴服饰有限公司 | TX0071980 | 合格 |  |  |  | 1、纤维含量@¦面料，% 2、甲醛含量 3、pH值 4、异味 5、耐摩擦色牢度 5.1、干摩 5.2、湿摩 6、耐水色牢度 6.1、变色 6.2、沾色 7、耐皂洗色牢度 7.1、变色 7.2、沾色 8、耐酸汗渍色牢度 8.1、变色 8.2、沾色 9、耐碱汗渍色牢度 9.1、变色 9.2、沾色 10、可分解致癌芳香胺染料 10.1、4-氨基联苯（CAS：92-67-1） 10.2、联苯胺（CAS：92-87-5） 10.3、2-萘胺（CAS：91-59-8） 10.4、4-氯-邻甲苯胺（CAS：95-69-2） 10.5、邻氨基偶氮甲苯（CAS：97-56-3） 10.6、5-硝基-邻甲苯胺（CAS：99-55-8） 10.7、对氯苯胺（CAS：106-47-8） 10.8、2，4-二氨基苯甲醚（CAS：615-05-4） 10.9、4，4′-二氨基二苯甲烷（CAS：101-77-9） 10.10、3，3′-二氯联苯胺（CAS：91-94-1） 10.11、3，3′-二甲氧基联苯胺（CAS：119-90-4） 10.12、3，3′-二甲基联苯胺（CAS：119-93-7） 10.13、3，3′-二甲基-4，4′-二氨基二苯甲烷（CAS：838-88-0） 10.14、2-甲氧基-5-甲基苯胺（CAS：120-71-8） 10.15、4，4′-亚甲基-二-（2-氯苯胺）（CAS：101-14-4） 10.16、4，4′-二氨基二苯醚（CAS：101-80-4） 10.17、4，4′-二氨基二苯硫醚（CAS：139-65-1） 10.18、邻甲苯胺（CAS：95-53-4） 10.19、2，4-二氨基甲苯（CAS：95-80-7） 10.20、2，4，5-三甲基苯胺（CAS：137-17-7） 10.21、邻氨基苯甲醚（CAS：90-04-0） 10.22、4-氨基偶氮苯（CAS：60-09-3） 10.23、2，4-二甲基苯胺（CAS：95-68-1） 10.24、2，6-二甲基苯胺（CAS：87-62-7）
8 | 棉服 | 马登 MADEN | 175/196A（L） | / | 1 件 | 1 件 | 1300 件 | 2024-08-06 | 河南傲吉服饰有限公司 | TX0071981 | 合格 |  |  |  | 1、纤维含量@¦面料，% 2、甲醛含量 3、pH值 4、异味 5、耐摩擦色牢度 5.1、干摩 5.2、湿摩 6、耐水色牢度 6.1、变色 6.2、沾色 7、耐皂洗色牢度 7.1、变色 7.2、沾色 8、耐酸汗渍色牢度 8.1、变色 8.2、沾色 9、耐碱汗渍色牢度 9.1、变色 9.2、沾色 10、可分解致癌芳香胺染料 10.1、4-氨基联苯（CAS：92-67-1） 10.2、联苯胺（CAS：92-87-5） 10.3、2-萘胺（CAS：91-59-8） 10.4、4-氯-邻甲苯胺（CAS：95-69-2） 10.5、邻氨基偶氮甲苯（CAS：97-56-3） 10.6、5-硝基-邻甲苯胺（CAS：99-55-8） 10.7、对氯苯胺（CAS：106-47-8） 10.8、2，4-二氨基苯甲醚（CAS：615-05-4） 10.9、4，4′-二氨基二苯甲烷（CAS：101-77-9） 10.10、3，3′-二氯联苯胺（CAS：91-94-1） 10.11、3，3′-二甲氧基联苯胺（CAS：119-90-4） 10.12、3，3′-二甲基联苯胺（CAS：119-93-7） 10.13、3，3′-二甲基-4，4′-二氨基二苯甲烷（CAS：838-88-0） 10.14、2-甲氧基-5-甲基苯胺（CAS：120-71-8） 10.15、4，4′-亚甲基-二-（2-氯苯胺）（CAS：101-14-4） 10.16、4，4′-二氨基二苯醚（CAS：101-80-4） 10.17、4，4′-二氨基二苯硫醚（CAS：139-65-1） 10.18、邻甲苯胺（CAS：95-53-4） 10.19、2，4-二氨基甲苯（CAS：95-80-7） 10.20、2，4，5-三甲基苯胺（CAS：137-17-7） 10.21、邻氨基苯甲醚（CAS：90-04-0） 10.22、4-氨基偶氮苯（CAS：60-09-3） 10.23、2，4-二甲基苯胺（CAS：95-68-1） 10.24、2，6-二甲基苯胺（CAS：87-62-7）
9 | 短款翻领羽绒服 | / | 175/92A（L） | / | 1 件 | 1 件 | 500 件 | 2024-08-06 | 河南省莉杨服饰有限公司 | TX0071982 | 合格 |  |  |  | 1、纤维含量@，% 1.1、面料1 1.2、面料2 2、甲醛含量 3、pH值 4、异味 5、耐摩擦色牢度 5.1、干摩 5.2、湿摩 6、耐水色牢度 6.1、变色 6.2、沾色 7、耐皂洗色牢度 7.1、变色 7.2、沾色 8、耐酸汗渍色牢度 8.1、变色 8.2、沾色 9、耐碱汗渍色牢度 9.1、变色 9.2、沾色 10、可分解致癌芳香胺染料 10.1、4-氨基联苯（CAS：92-67-1） 10.2、联苯胺（CAS：92-87-5） 10.3、2-萘胺（CAS：91-59-8） 10.4、4-氯-邻甲苯胺（CAS：95-69-2） 10.5、邻氨基偶氮甲苯（CAS：97-56-3） 10.6、5-硝基-邻甲苯胺（CAS：99-55-8） 10.7、对氯苯胺（CAS：106-47-8） 10.8、2，4-二氨基苯甲醚（CAS：615-05-4） 10.9、4，4′-二氨基二苯甲烷（CAS：101-77-9） 10.10、3，3′-二氯联苯胺（CAS：91-94-1） 10.11、3，3′-二甲氧基联苯胺（CAS：119-90-4） 10.12、3，3′-二甲基联苯胺（CAS：119-93-7） 10.13、3，3′-二甲基-4，4′-二氨基二苯甲烷（CAS：838-88-0） 10.14、2-甲氧基-5-甲基苯胺（CAS：120-71-8） 10.15、4，4′-亚甲基-二-（2-氯苯胺）（CAS：101-14-4） 10.16、4，4′-二氨基二苯醚（CAS：101-80-4） 10.17、4，4′-二氨基二苯硫醚（CAS：139-65-1） 10.18、邻甲苯胺（CAS：95-53-4） 10.19、2，4-二氨基甲苯（CAS：95-80-7） 10.20、2，4，5-三甲基苯胺（CAS：137-17-7） 10.21、邻氨基苯甲醚（CAS：90-04-0） 10.22、4-氨基偶氮苯（CAS：60-09-3） 10.23、2，4-二甲基苯胺（CAS：95-68-1） 10.24、2，6-二甲基苯胺（CAS：87-62-7）
10 | 轻薄款羽绒服 | / | 165/88A L | / | 1 件 | 1 件 | 150 元/件 | 2024-08-07 | 沈丘县赛丽服装加工厂 | TX0071983 | 合格 |  |  |  | 1、纤维含量@¦面料，% 2、甲醛含量 3、pH值 4、异味 5、耐摩擦色牢度 5.1、干摩 5.2、湿摩 6、耐水色牢度 6.1、变色 6.2、沾色 7、耐皂洗色牢度 7.1、变色 7.2、沾色 8、耐酸汗渍色牢度 8.1、变色 8.2、沾色 9、耐碱汗渍色牢度 9.1、变色 9.2、沾色 10、可分解致癌芳香胺染料 10.1、4-氨基联苯（CAS：92-67-1） 10.2、联苯胺（CAS：92-87-5） 10.3、2-萘胺（CAS：91-59-8） 10.4、4-氯-邻甲苯胺（CAS：95-69-2） 10.5、邻氨基偶氮甲苯（CAS：97-56-3） 10.6、5-硝基-邻甲苯胺（CAS：99-55-8） 10.7、对氯苯胺（CAS：106-47-8） 10.8、2，4-二氨基苯甲醚（CAS：615-05-4） 10.9、4，4′-二氨基二苯甲烷（CAS：101-77-9） 10.10、3，3′-二氯联苯胺（CAS：91-94-1） 10.11、3，3′-二甲氧基联苯胺（CAS：119-90-4） 10.12、3，3′-二甲基联苯胺（CAS：119-93-7） 10.13、3，3′-二甲基-4，4′-二氨基二苯甲烷（CAS：838-88-0） 10.14、2-甲氧基-5-甲基苯胺（CAS：120-71-8） 10.15、4，4′-亚甲基-二-（2-氯苯胺）（CAS：101-14-4） 10.16、4，4′-二氨基二苯醚（CAS：101-80-4） 10.17、4，4′-二氨基二苯硫醚（CAS：139-65-1） 10.18、邻甲苯胺（CAS：95-53-4） 10.19、2，4-二氨基甲苯（CAS：95-80-7） 10.20、2，4，5-三甲基苯胺（CAS：137-17-7） 10.21、邻氨基苯甲醚（CAS：90-04-0） 10.22、4-氨基偶氮苯（CAS：60-09-3） 10.23、2，4-二甲基苯胺（CAS：95-68-1） 10.24、2，6-二甲基苯胺（CAS：87-62-7）
11 | 运动长裤 | / | YYKU208-1 104 140/55 | / | 1 件 | 1 件 | 2000 件 | 2024-08-07 | 尚颜国际贸易（海南）有限公司沈丘分公司 | TX0071984 | 合格 |  |  |  | 1、纤维含量@，% 2、甲醛含量 3、pH值 4、异味 5、耐摩擦色牢度 5.1、干摩 5.2、湿摩 6、耐水色牢度 6.1、变色 6.2、沾色 7、耐皂洗色牢度 7.1、变色 7.2、沾色 8、耐酸汗渍色牢度 8.1、变色 8.2、沾色 9、耐碱汗渍色牢度 9.1、变色 9.2、沾色 10、可分解致癌芳香胺染料 10.1、4-氨基联苯（CAS：92-67-1） 10.2、联苯胺（CAS：92-87-5） 10.3、2-萘胺（CAS：91-59-8） 10.4、4-氯-邻甲苯胺（CAS：95-69-2） 10.5、邻氨基偶氮甲苯（CAS：97-56-3） 10.6、5-硝基-邻甲苯胺（CAS：99-55-8） 10.7、对氯苯胺（CAS：106-47-8） 10.8、2，4-二氨基苯甲醚（CAS：615-05-4） 10.9、4，4′-二氨基二苯甲烷（CAS：101-77-9） 10.10、3，3′-二氯联苯胺（CAS：91-94-1） 10.11、3，3′-二甲氧基联苯胺（CAS：119-90-4） 10.12、3，3′-二甲基联苯胺（CAS：119-93-7） 10.13、3，3′-二甲基-4，4′-二氨基二苯甲烷（CAS：838-88-0） 10.14、2-甲氧基-5-甲基苯胺（CAS：120-71-8） 10.15、4，4′-亚甲基-二-（2-氯苯胺）（CAS：101-14-4） 10.16、4，4′-二氨基二苯醚（CAS：101-80-4） 10.17、4，4′-二氨基二苯硫醚（CAS：139-65-1） 10.18、邻甲苯胺（CAS：95-53-4） 10.19、2，4-二氨基甲苯（CAS：95-80-7） 10.20、2，4，5-三甲基苯胺（CAS：137-17-7） 10.21、邻氨基苯甲醚（CAS：90-04-0） 10.22、4-氨基偶氮苯（CAS：60-09-3） 10.23、2，4-二甲基苯胺（CAS：95-68-1） 10.24、2，6-二甲基苯胺（CAS：87-62-7）
12 | 时尚鸭绒服 | / | 尺码：S | / | 1 件 | 1 件 | 300 件 | 2024-08-08 | 沈丘县福美服装厂 | TX0071986 | 合格 |  |  |  | 1、纤维含量@¦面料，% 2、甲醛含量 3、pH值 4、异味 5、耐摩擦色牢度 5.1、干摩 5.2、湿摩 6、耐水色牢度 6.1、变色 6.2、沾色 7、耐皂洗色牢度 7.1、变色 7.2、沾色 8、耐酸汗渍色牢度 8.1、变色 8.2、沾色 9、耐碱汗渍色牢度 9.1、变色 9.2、沾色 10、可分解致癌芳香胺染料 10.1、4-氨基联苯（CAS：92-67-1） 10.2、联苯胺（CAS：92-87-5） 10.3、2-萘胺（CAS：91-59-8） 10.4、4-氯-邻甲苯胺（CAS：95-69-2） 10.5、邻氨基偶氮甲苯（CAS：97-56-3） 10.6、5-硝基-邻甲苯胺（CAS：99-55-8） 10.7、对氯苯胺（CAS：106-47-8） 10.8、2，4-二氨基苯甲醚（CAS：615-05-4） 10.9、4，4′-二氨基二苯甲烷（CAS：101-77-9） 10.10、3，3′-二氯联苯胺（CAS：91-94-1） 10.11、3，3′-二甲氧基联苯胺（CAS：119-90-4） 10.12、3，3′-二甲基联苯胺（CAS：119-93-7） 10.13、3，3′-二甲基-4，4′-二氨基二苯甲烷（CAS：838-88-0） 10.14、2-甲氧基-5-甲基苯胺（CAS：120-71-8） 10.15、4，4′-亚甲基-二-（2-氯苯胺）（CAS：101-14-4） 10.16、4，4′-二氨基二苯醚（CAS：101-80-4） 10.17、4，4′-二氨基二苯硫醚（CAS：139-65-1） 10.18、邻甲苯胺（CAS：95-53-4） 10.19、2，4-二氨基甲苯（CAS：95-80-7） 10.20、2，4，5-三甲基苯胺（CAS：137-17-7） 10.21、邻氨基苯甲醚（CAS：90-04-0） 10.22、4-氨基偶氮苯（CAS：60-09-3） 10.23、2，4-二甲基苯胺（CAS：95-68-1） 10.24、2，6-二甲基苯胺（CAS：87-62-7）
13 | 男士羽绒服 | 英爵伦 Enjeolor | 185/112A（XXL） | / | 1 件 | 1 件 | 1000 件 | 2024-08-08 | 沈丘县心心服装厂 | TX0071988 | 合格 |  |  |  | 1、纤维含量@¦面料，% 2、甲醛含量 3、pH值 4、异味 5、耐摩擦色牢度 5.1、干摩 5.2、湿摩 6、耐水色牢度 6.1、变色 6.2、沾色 7、耐皂洗色牢度 7.1、变色 7.2、沾色 8、耐酸汗渍色牢度 8.1、变色 8.2、沾色 9、耐碱汗渍色牢度 9.1、变色 9.2、沾色 10、可分解致癌芳香胺染料 10.1、4-氨基联苯（CAS：92-67-1） 10.2、联苯胺（CAS：92-87-5） 10.3、2-萘胺（CAS：91-59-8） 10.4、4-氯-邻甲苯胺（CAS：95-69-2） 10.5、邻氨基偶氮甲苯（CAS：97-56-3） 10.6、5-硝基-邻甲苯胺（CAS：99-55-8） 10.7、对氯苯胺（CAS：106-47-8） 10.8、2，4-二氨基苯甲醚（CAS：615-05-4） 10.9、4，4′-二氨基二苯甲烷（CAS：101-77-9） 10.10、3，3′-二氯联苯胺（CAS：91-94-1） 10.11、3，3′-二甲氧基联苯胺（CAS：119-90-4） 10.12、3，3′-二甲基联苯胺（CAS：119-93-7） 10.13、3，3′-二甲基-4，4′-二氨基二苯甲烷（CAS：838-88-0） 10.14、2-甲氧基-5-甲基苯胺（CAS：120-71-8） 10.15、4，4′-亚甲基-二-（2-氯苯胺）（CAS：101-14-4） 10.16、4，4′-二氨基二苯醚（CAS：101-80-4） 10.17、4，4′-二氨基二苯硫醚（CAS：139-65-1） 10.18、邻甲苯胺（CAS：95-53-4） 10.19、2，4-二氨基甲苯（CAS：95-80-7） 10.20、2，4，5-三甲基苯胺（CAS：137-17-7） 10.21、邻氨基苯甲醚（CAS：90-04-0） 10.22、4-氨基偶氮苯（CAS：60-09-3） 10.23、2，4-二甲基苯胺（CAS：95-68-1） 10.24、2，6-二甲基苯胺（CAS：87-62-7）
14 | 男羽绒服 | / | L 175/96A | / | 1 件 | 1 件 | 720 件 | 2024-08-9 | 周口梦多娇纺织品有限公司 | TX0071989 | 合格 |  |  |  | 1、纤维含量@¦面料，% 2、甲醛含量 3、pH值 4、异味 5、耐摩擦色牢度 5.1、干摩 5.2、湿摩 6、耐水色牢度 6.1、变色 6.2、沾色 7、耐皂洗色牢度 7.1、变色 7.2、沾色 8、耐酸汗渍色牢度 8.1、变色 8.2、沾色 9、耐碱汗渍色牢度 9.1、变色 9.2、沾色 10、可分解致癌芳香胺染料 10.1、4-氨基联苯（CAS：92-67-1） 10.2、联苯胺（CAS：92-87-5） 10.3、2-萘胺（CAS：91-59-8） 10.4、4-氯-邻甲苯胺（CAS：95-69-2） 10.5、邻氨基偶氮甲苯（CAS：97-56-3） 10.6、5-硝基-邻甲苯胺（CAS：99-55-8） 10.7、对氯苯胺（CAS：106-47-8） 10.8、2，4-二氨基苯甲醚（CAS：615-05-4） 10.9、4，4′-二氨基二苯甲烷（CAS：101-77-9） 10.10、3，3′-二氯联苯胺（CAS：91-94-1） 10.11、3，3′-二甲氧基联苯胺（CAS：119-90-4） 10.12、3，3′-二甲基联苯胺（CAS：119-93-7） 10.13、3，3′-二甲基-4，4′-二氨基二苯甲烷（CAS：838-88-0） 10.14、2-甲氧基-5-甲基苯胺（CAS：120-71-8） 10.15、4，4′-亚甲基-二-（2-氯苯胺）（CAS：101-14-4） 10.16、4，4′-二氨基二苯醚（CAS：101-80-4） 10.17、4，4′-二氨基二苯硫醚（CAS：139-65-1） 10.18、邻甲苯胺（CAS：95-53-4） 10.19、2，4-二氨基甲苯（CAS：95-80-7） 10.20、2，4，5-三甲基苯胺（CAS：137-17-7） 10.21、邻氨基苯甲醚（CAS：90-04-0） 10.22、4-氨基偶氮苯（CAS：60-09-3） 10.23、2，4-二甲基苯胺（CAS：95-68-1） 10.24、2，6-二甲基苯胺（CAS：87-62-7）