## sheet
沈丘县市场监督管理局2024年度建材、消防产品、文具、肥料、电线电缆产品质量监督检查抽检结果公示
序号 | 样品编号 | 样品名称 | 标称商标 | 规格型号 | 生产日期/批号 | 样品数量 | 抽样基数 | 抽样时间 | 受检单位 | 生产单位 | 抽样单号 | 检验结果 | 不合格检测项目 | 不合格技术要求 | 不合格实测数据 | 检测项目
1 | 20240326272 | 手提式干粉灭火器 | 中铭十图案 | MFZ/ABC4A型 | 2024-03-04 | 2具 | 16具 | 2024-03-26 | 周口荣安消防器材有限公司 | 中铭消防设备有限公司 | TX0054553 | 不合格 | 2、灭火剂充装重量误差 6、灭火剂主要成分含量:6.1、磷酸二氢铵 | 2、±2 6.1、75±2.625 | 2、-11；-13 6.1、47.5 | 1、灭火器的总质量 2、灭火剂充装重量误差 3、20℃喷射性能 3.1、最小有效喷射时间 3.2、最小喷射距离 3.3、喷射滞后时间 3.4、喷射剩余率 4、水压试验@（2.1MPa） 5、爆破试验 5.1、筒体爆破压力 5.2、筒体爆破口情况 5.3、筒体爆破位置 6、灭火剂主要成分含量 6.1、磷酸二氢铵
2 | 20240409221 | 火山灰质硅酸盐水泥 | 图形+首山大地 | P·P 32.5 50kg | / | 8kg | 30吨 | 2024-04-09 | 沈丘县白集诚信建材 | 许昌紫云山建材有限公司 | TX0055945 | 不合格 | 3、氯离子（质量分数） | 3、≤0.06 | 3、0.09 | 1、三氧化硫（质量分数） 2、氧化镁（质量分数） 3、氯离子（质量分数） 4、碱含量 5、3d抗压强度 6、3d抗折强度
3 | 20240409227 | 粉煤灰硅酸盐水泥 | CUCC | P·F 32.5 50kg | 2024-03-21 | 8kg | 270袋 | 2024-04-09 | 沈丘县宪勇建材经营部 | 阜阳中联水泥有限公司 | TX0055944 | 不合格 | 3、氯离子（质量分数） | 3、≤0.06 | 3、0.07 | 1、三氧化硫（质量分数） 2、氧化镁（质量分数） 3、氯离子（质量分数） 4、碱含量 5、3d抗压强度 6、3d抗折强度
4 | 20240326270 | 室内消火栓 | / | SNZW65-I | 2022-05-28 | 1个 | 8个 | 2024-03-26 | 沈丘县大正钢结构有限公司 | 闽峰消防科技有限公司 | TX0054551 | 合格 |  |  |  | 1、外观质量 1.1、外观质量 1.2、外观质量 1.3、外观质量 2、基本尺寸与公差 2.1、关闭后高度 2.2、出水口中心高度 2.3、阀杆中心距接口外沿距离 3、密封性能 4、水压强度 5、手轮 6、开启高度 7、阀杆升降性能 7.1、阀杆升降性能 7.2、阀杆升降性能 8、螺纹 9、消防接口 9.1、消防接口密封性能 9.2、消防接口水压强度
5 | 20240326271 | 消防应急标志灯具 | 明淞十字母 | MC-BLZD-1LROEI3W-B3 | 2023-12-11 | 2个 | 12个 | 2024-03-26 | 周口荣安消防器材有限公司 | 中山市铭聪照明电器有限公司 | TX0054552 | 合格 |  |  |  | 1、试验前检查 2、充、放电试验 2.1、充、放电试验 2.2、充、放电试验 3、重复转换试验 4、电压波动试验 5、转换电压试验 6、绝缘电阻试验 6.1、绝缘电阻试验 6.2、绝缘电阻试验 7、耐压试验 7.1、耐压试验 7.2、耐压试验 7.3、耐压试验 8、接地电阻试验 8.1、接地电阻试验 8.2、接地电阻试验
6 | 20240326273 | 灭火毯 | / | 1.0mX1.0m | 2024-03 | 6个 | 95个 | 2024-03-26 | 沈丘县如意消防器材有限公司 | 河南芳辉消防安全应急装备有限公司 | TX0054554 | 合格 |  |  |  | 1、外观与结构 1.1、外观与结构 1.2、外观与结构 1.3、外观与结构 1.4、外观与结构 1.5、外观与结构 1.6、外观与结构 1.7、外观与结构 1.8、外观与结构 1.9、外观与结构 2、尺寸 2.1、尺寸 2.2、尺寸 2.3、尺寸 2.4、尺寸 2.5、尺寸 2.6、尺寸 2.7、尺寸 2.8、尺寸 3、质量 4、毯面的干态断裂强力 4.1、经向 4.2、纬向 5、手持件及包边材料的阻燃性能 5.1、续燃时间 5.2、熔融和烧通 6、缝纫线的耐高温试验 7、操作性能 7.1、操作性能 7.2、操作性能 8、柔软性能 9、绝缘性能 10、F类火灭火性能 11、手持件和接缝处的毯面与缝纫线
7 | 20240326274 | 手提式干粉灭火器 | / | MFZ/ABC4型 | 2024-02-23 | 2具 | 82具 | 2024-03-26 | 沈丘县如意消防器材有限公司 | 河南芳辉消防安全应急装备有限公司 | TX0054555 | 合格 |  |  |  | 1、灭火器的总质量 2、灭火剂充装重量误差 3、20℃喷射性能 3.1、最小有效喷射时间 3.2、最小喷射距离 3.3、喷射滞后时间 3.4、喷射剩余率 4、水压试验@（2.1MPa） 5、爆破试验 5.1、筒体爆破压力 5.2、筒体爆破口情况 5.3、筒体爆破位置 6、灭火剂主要成分含量 6.1、磷酸二氢铵
8 | 20240326275 | 消防应急照明灯具 | / | AY-ZFZD-E3W B | 2024-01-21 | 2个 | 40个 | 2024-03-26 | 沈丘县如意消防器材有限公司 | 中山市东凤镇艾乙任照明电器厂 | TX0054556 | 合格 |  |  |  | 1、试验前检查 2、充、放电试验 2.1、充、放电试验 2.2、充、放电试验 3、重复转换试验 4、电压波动试验 5、转换电压试验 6、绝缘电阻试验 6.1、绝缘电阻试验 6.2、绝缘电阻试验 7、耐压试验 7.1、耐压试验 7.2、耐压试验 7.3、耐压试验 8、接地电阻试验 8.1、接地电阻试验 8.2、接地电阻试验
9 | 20240327069 | 0.5中性笔替芯 | / | G-5 黑 0.5mm | 2023-09-02 | 20支 | 100支 | 2024-03-27 | 沈丘县智城文化用品有限公司 | 上海晨光文具股份有限公司 | TX0054557 | 合格 |  |  |  | 1、初写性能 2、书写性能 3、渗透性 4、干燥性 5、复印性 6、耐水性 7、间歇书写 8、可迁移元素 8.1、锑（Sb） 8.2、砷（As） 8.3、钡（Ba） 8.4、镉（Cd） 8.5、铬（Cr） 8.6、铅（Pb） 8.7、汞（Hg） 8.8、硒（Se）
10 | 20240327070 | 全针管中性替芯 | 晨光 | 0.38mm | 2021-01-07 | 20支 | 280支 | 2024-03-27 | 沈丘县智城文化用品有限公司 | 上海晨光文具股份有限公司 | TX0054558 | 合格 |  |  |  | 1、初写性能 2、书写性能 3、渗透性 4、干燥性 5、复印性 6、耐水性 7、间歇书写 8、可迁移元素 8.1、锑（Sb） 8.2、砷（As） 8.3、钡（Ba） 8.4、镉（Cd） 8.5、铬（Cr） 8.6、铅（Pb） 8.7、汞（Hg） 8.8、硒（Se）
11 | 20240327091 | 子弹头中性替芯 | / | G-7 0.7mm 黑 | 2024-01-25 | 20支 | 340支 | 2024-03-27 | 沈丘县智城文化用品有限公司 | 上海晨光文具股份有限公司 | TX0054559 | 合格 |  |  |  | 1、初写性能 2、书写性能 3、渗透性 4、干燥性 5、复印性 6、耐水性 7、间歇书写 8、可迁移元素 8.1、锑（Sb） 8.2、砷（As） 8.3、钡（Ba） 8.4、镉（Cd） 8.5、铬（Cr） 8.6、铅（Pb） 8.7、汞（Hg） 8.8、硒（Se）
12 | 20240327093 | 油性记号笔 | / | APMY2204 | 2023-02-23 | 20支 | 50支 | 2024-03-27 | 沈丘县智城文化用品有限公司 | 上海晨光文具股份有限公司 | TX0054560 | 合格 |  |  |  | 1、初写性能 2、书写性能 3、干燥性 4、附着性 5、间歇书写 6、耐水性 7、笔套拉力
13 | 20240327094 | 速干走珠笔 | 字母 | 0.5mm | 2020-09-22 | 20支 | 216支 | 2024-03-27 | 沈丘县智城文化用品有限公司 | 上海晨光文具股份有限公司 | TX0054561 | 合格 |  |  |  | 1、初写性能 2、书写性能 3、渗透性 4、干燥性 5、复印性 6、耐水性 7、间歇书写 8、抗漏性 9、出芯机构灵活性
14 | 20240327095 | 绘图铅笔 | / | AWP35715 2B | / | 20支 | 80支 | 2024-03-27 | 沈丘县智城文化用品有限公司 | 上海晨光文具股份有限公司 | TX0054562 | 合格 |  |  |  | 1、硬度 2、芯尖受力 3、磨耗 4、滑度 5、浓度(吸光度) 6、铅芯直径 7、笔杆直径的允许公差 8、笔杆长度（无皮头铅笔） 9、滑芯 10、笔杆涂层 11、杆内断芯
15 | 20240327096 | 16K牛皮包背作业本 | / | 183X258mm | / | 10本 | 180本 | 2024-03-27 | 沈丘县智城文化用品有限公司 | 郑州市麦尔高文化用品有限公司 | TX0054563 | 合格 |  |  |  | 1、装钉质量 1.1、装钉质量 1.2、装钉质量 1.3、装钉质量 1.4、装钉质量 2、纸张定量 2.1、封面/封底 2.2、内芯 3、破页 4、脏迹 5、白页 6、印划线 7、张数 8、危险锐利尖端 9、亮度@（白度）,% 10、可迁移元素的最大限量 10.1、锑（Sb） 10.2、砷（As） 10.3、钡（Ba） 10.4、镉（Cd） 10.5、铬（Cr） 10.6、铅（Pb） 10.7、汞（Hg） 10.8、硒（Se）
16 | 20240327097 | 固体胶 | / | 净含量：8g | 2023-09-20 | 6支 | 24支 | 2024-03-27 | 沈丘县智城文化用品有限公司 | 上海晨光文具股份有限公司 | TX0054564 | 合格 |  |  |  | 1、可迁移元素:锑 2、可迁移元素:砷 3、可迁移元素:钡 4、可迁移元素:镉 5、可迁移元素:铬 6、可迁移元素:铅 7、可迁移元素:汞 8、可迁移元素:硒 9、游离甲醛限量 10、外观 11、涂布性 12、胶棒复位性能 13、粘接性
17 | 20240327098 | 橡皮 | / | 4B FXP96312 | / | 8块 | 21块 | 2024-03-27 | 沈丘县智城文化用品有限公司 | 上海晨光文具股份有限公司 | TX0054565 | 合格 |  |  |  | 1、外观要求 2、可迁移元素限量:锑 3、可迁移元素限量:砷 4、可迁移元素限量:钡 5、可迁移元素限量:镉 6、可迁移元素限量:铬 7、可迁移元素限量:铅 8、可迁移元素限量:汞 9、可迁移元素限量:硒 10、塑料橡皮擦：硬度 11、塑料橡皮擦：消字率 12、塑料橡皮擦：迁移性 13、橡胶橡皮擦：硬度 14、橡胶橡皮擦：消字率
18 | 20240327099 | 32K牛皮包背作业本 | / | 129X185mm | / | 10本 | 90本 | 2024-03-27 | 沈丘县智城文化用品有限公司 | 郑州市麦尔高文化用品有限公司 | TX0054566 | 合格 |  |  |  | 1、装钉质量 1.1、装钉质量 1.2、装钉质量 1.3、装钉质量 1.4、装钉质量 2、纸张定量 2.1、封面/封底 2.2、内芯 3、破页 4、脏迹 5、白页 6、印划线 7、张数 8、危险锐利尖端 9、亮度@（白度）,% 10、可迁移元素的最大限量 10.1、锑（Sb） 10.2、砷（As） 10.3、钡（Ba） 10.4、镉（Cd） 10.5、铬（Cr） 10.6、铅（Pb） 10.7、汞（Hg） 10.8、硒（Se）
19 | 20240327185 | 魔方 | 图案 | SZ-22382 | / | 2个 | 18个 | 2024-03-27 | 沈丘县乐贝玩具行 | 汕头市澄海区莲下神洲塑料工艺制品厂 | TX0054571 | 合格 |  |  |  | 1、正常使用 1.1、小零件 1.2、可触及的金属或玻璃边缘 1.3、模塑玩具边缘 1.4、可触及的锐利尖端 1.5、突出物 1.6、活动部件间的间隙 2、可预见的合理滥用 2.1、小零件 2.2、模塑玩具边缘 2.3、可触及的锐利尖端 2.4、突出物 2.5、活动部件间的间隙 3、可迁移元素含量 3.1、锑（Sb） 3.2、 砷（As） 3.3、钡（Ba） 3.4、镉（Cd） 3.5、铬（Cr） 3.6、铅（Pb） 3.7、汞（Hg） 3.8、硒（Se）
20 | 20240327186 | 心奇爆龙战车 | / | N-ZFY1003 | / | 2个 | 5个 | 2024-03-27 | 沈丘县乐贝玩具行 | 浙江荣军动漫科技有限公司 | TX0054570 | 合格 |  |  |  | 1、正常使用 1.1、小零件 1.2、可触及的金属或玻璃边缘 1.3、模塑玩具边缘 1.4、可触及的锐利尖端 1.5、突出物 1.6、活动部件间的间隙 2、可预见的合理滥用 2.1、小零件 2.2、模塑玩具边缘 2.3、可触及的锐利尖端 2.4、突出物 2.5、活动部件间的间隙 3、可迁移元素含量 3.1、锑（Sb） 3.2、 砷（As） 3.3、钡（Ba） 3.4、镉（Cd） 3.5、铬（Cr） 3.6、铅（Pb） 3.7、汞（Hg） 3.8、硒（Se）
21 | 20240327187 | 益智玩具 | / | PY3688-88 | / | 2个 | 8个 | 2024-03-27 | 沈丘县乐贝玩具行 | 汕头市澄海区鹏鹰玩具厂 | TX0054569 | 合格 |  |  |  | 1、正常使用 1.1、小零件 1.2、可触及的金属或玻璃边缘 1.3、模塑玩具边缘 1.4、可触及的锐利尖端 1.5、突出物 1.6、活动部件间的间隙 2、可预见的合理滥用 2.1、小零件 2.2、模塑玩具边缘 2.3、可触及的锐利尖端 2.4、突出物 2.5、活动部件间的间隙 3、可迁移元素含量 3.1、锑（Sb） 3.2、 砷（As） 3.3、钡（Ba） 3.4、镉（Cd） 3.5、铬（Cr） 3.6、铅（Pb） 3.7、汞（Hg） 3.8、硒（Se）
22 | 20240327188 | 积木 | / | 35017-6 | / | 2个 | 9个 | 2024-03-27 | 沈丘县乐贝玩具行 | 广东启梦玩具实业有限公司 | TX0054568 | 合格 |  |  |  | 1、正常使用 1.1、小零件 1.2、可触及的金属或玻璃边缘 1.3、模塑玩具边缘 1.4、可触及的锐利尖端 1.5、突出物 1.6、活动部件间的间隙 2、可预见的合理滥用 2.1、小零件 2.2、模塑玩具边缘 2.3、可触及的锐利尖端 2.4、突出物 2.5、活动部件间的间隙 3、可迁移元素含量 3.1、锑（Sb） 3.2、 砷（As） 3.3、钡（Ba） 3.4、镉（Cd） 3.5、铬（Cr） 3.6、铅（Pb） 3.7、汞（Hg） 3.8、硒（Se）
23 | 20240327189 | 积木 | / | 70063 | / | 2个 | 10个 | 2024-03-27 | 沈丘县乐贝玩具行 | 漳州市诏安县瀚炎玩具厂 | TX0054567 | 合格 |  |  |  | 1、正常使用 1.1、小零件 1.2、可触及的金属或玻璃边缘 1.3、模塑玩具边缘 1.4、可触及的锐利尖端 1.5、突出物 1.6、活动部件间的间隙 2、可预见的合理滥用 2.1、小零件 2.2、模塑玩具边缘 2.3、可触及的锐利尖端 2.4、突出物 2.5、活动部件间的间隙 3、可迁移元素含量 3.1、锑（Sb） 3.2、 砷（As） 3.3、钡（Ba） 3.4、镉（Cd） 3.5、铬（Cr） 3.6、铅（Pb） 3.7、汞（Hg） 3.8、硒（Se）
24 | 20240328061 | 移动式插座 | / | GN-A01 | 2023-12 | 3个 | 7个 | 2024-03-28 | 沈丘县兴得利五金门市部 | 公牛集团股份有限公司 | TX0054572 | 合格 |  |  |  | 1、尺寸检查 1.1、尺寸检查 1.2、尺寸检查 2、耐老化、由外壳提供的防护和防潮 3、额定值 3.1、额定值 3.2、额定值 3.3、额定值 4、防触电保护 5、延长线插座的结构 5.1、延长线插座的结构 5.2、延长线插座的结构 5.3、延长线插座的结构 5.4、延长线插座的结构 5.5、延长线插座的结构 5.6、延长线插座的结构 5.7、延长线插座的结构 5.8、延长线插座的结构 5.9、延长线插座的结构 5.10、延长线插座的结构 5.11、延长线插座的结构 6、机械强度
25 | 20240328062 | 移动式插座 | / | GN-403（无线） | 2023-12 | 3个 | 9个 | 2024-03-28 | 沈丘县兴得利五金门市部 | 公牛集团股份有限公司 | TX0054573 | 合格 |  |  |  | 1、尺寸检查 1.1、尺寸检查 1.2、尺寸检查 2、耐老化、由外壳提供的防护和防潮 3、额定值 3.1、额定值 3.2、额定值 3.3、额定值 4、防触电保护 5、延长线插座的结构 5.1、延长线插座的结构 5.2、延长线插座的结构 5.3、延长线插座的结构 5.4、延长线插座的结构 5.5、延长线插座的结构 5.6、延长线插座的结构 5.7、延长线插座的结构 5.8、延长线插座的结构 5.9、延长线插座的结构 5.10、延长线插座的结构 5.11、延长线插座的结构 6、机械强度
26 | 20240328078 | 峰华王子杯 | / | 60X50X39 | 2023-04-10 | 50只 | 1箱 | 2024-03-28 | 沈丘县段磊百货商店 | 利辛县峰华塑胶有限公司 | TX0054578 | 合格 |  |  |  | 1、感官 2、浸泡液 3、总迁移量@,4%乙酸，70℃，2h 4、高锰酸钾消耗量@（水，60℃，2h） 5、重金属@（以Pb计），4%乙酸（体积分数）（60℃，2h） 6、脱色试验 6.1、植物油 6.2、无水乙醇 6.3、浸泡液
27 | 20240328079 | 豆浆杯 | / | 休闲 400 | 2023-12-01 | 50只 | 8箱 | 2024-03-28 | 沈丘县段磊百货商店 | 西平县伊康塑料制品有限公司 | TX0054577 | 合格 |  |  |  | 1、感官 2、浸泡液 3、总迁移量@,4%乙酸，70℃，2h 4、高锰酸钾消耗量@（水，60℃，2h） 5、重金属@（以Pb计），4%乙酸（体积分数）（60℃，2h） 6、脱色试验 6.1、植物油 6.2、无水乙醇 6.3、浸泡液
28 | 20240328080 | 奶茶杯 | / | 400 | 2023-10-24 | 50只 | 9箱 | 2024-03-28 | 沈丘县段磊百货商店 | 西平县伊康塑料制品有限公司 | TX0054576 | 合格 |  |  |  | 1、感官 2、浸泡液 3、总迁移量@,4%乙酸，70℃，2h 4、高锰酸钾消耗量@（水，60℃，2h） 5、重金属@（以Pb计），4%乙酸（体积分数）（60℃，2h） 6、脱色试验 6.1、植物油 6.2、无水乙醇 6.3、浸泡液
29 | 20240328083 | 纸杯 | 紫云 | / | 2022-09-04 | 50只 | 2箱 | 2024-03-28 | 沈丘县段磊百货商店 | 河南襄城洁乐康纸业有限公司 | TX0054575 | 合格 |  |  |  | 1、容量偏差 2、渗漏性能 3、杯身挺度 4、感官指标 5、荧光性物质（波长254nm和365nm） 6、总迁移量 7、重金属（以Pb计） 8、脱色试验 8.1、植物油 8.2、无水乙醇 8.3、浸泡液 9、高锰酸钾消耗量@（水，60℃，2h）
30 | 20240328195 | 复合肥料 | 洋丰 | N-P₂O₅-K₂O 14-16-15 | 2023-11-12 | 1kg | 84袋 | 2024-03-28 | 沈丘县白集大许庄农资门市部 | 新洋丰农业科技股份有限公司 | TX0054579 | 合格 |  |  |  | 1、总养分@（N+P2O5+K2O）/% 2、总氮@（N）/% 3、有效五氧化二磷@（P2O5）/% 4、氧化钾@（K2O）/% 5、水溶性磷占有效磷的百分率@/% 6、水分@（H2O）/% 7、粒度@（1.00mm～4.75mm）/% 8、氯离子@/%
31 | 20240328196 | 复合肥料 | 洋丰 | N-P₂O₅-K₂O 30-5-5 | 2024-03-15 | 1kg | 35吨 | 2024-03-28 | 沈丘县白集大许庄农资门市部 | 山东新洋丰肥业有限公司 | TX0054580 | 合格 |  |  |  | 1、总养分@（N+P2O5+K2O）/% 2、总氮@（N）/% 3、有效五氧化二磷@（P2O5）/% 4、氧化钾@（K2O）/% 5、水溶性磷占有效磷的百分率@/% 6、水分@（H2O）/% 7、粒度@（1.00mm～4.75mm）/% 8、氯离子@/%
32 | 20240328197 | 复合肥料 | 云顶＋图案 | N-P₂O₅-K₂O 17-17-17 | 2024-03-22 | 1kg | 24袋 | 2024-03-28 | 沈丘县白集大许庄农资门市部 | 四川宏达股份有限公司 | TX0054581 | 合格 |  |  |  | 1、总养分@（N+P2O5+K2O）/% 2、总氮@（N）/% 3、有效五氧化二磷@（P2O5）/% 4、氧化钾@（K2O）/% 5、水溶性磷占有效磷的百分率@/% 6、水分@（H2O）/% 7、粒度@（1.00mm～4.75mm）/% 8、氯离子@/%
33 | 20240328219 | 复合肥料 | 图案 | N-P₂O₅-K₂O 25-13-7 净含量：50Kg | 2023-10-13 | 1kg | 70袋 | 2024-03-28 | 沈丘县卞路口王东友农资门市部 | 安徽六国化工股份有限公司 | TX0054583 | 合格 |  |  |  | 1、总养分@（N+P2O5+K2O）/% 2、总氮@（N）/% 3、有效五氧化二磷@（P2O5）/% 4、氧化钾@（K2O）/% 5、水溶性磷占有效磷的百分率@/% 6、水分@（H2O）/% 7、粒度@（1.00mm～4.75mm）/% 8、氯离子@/%
34 | 20240328220 | 复合肥料 | 天脊十图案 | N-P₂O₅-K₂O 18-18-9 净含量：50kg | 2023-09-09 | 1kg | 25袋 | 2024-03-28 | 沈丘县卞路口王东友农资门市部 | 天脊煤化工集团股份有限公司 | TX0054584 | 合格 |  |  |  | 1、总养分@（N+P2O5+K2O）/% 2、总氮@（N）/% 3、有效五氧化二磷@（P2O5）/% 4、氧化钾@（K2O）/% 5、水溶性磷占有效磷的百分率@/% 6、水分@（H2O）/% 7、粒度@（1.00mm～4.75mm）/% 8、氯离子@/%
35 | 20240328225 | 硝酸磷肥 | 天脊 | N-P₂O₅-K₂O 26.5-11.5-0 净含量：50Kg | 2023-09-20 | 1Kg | 43袋 | 2024-03-28 | 沈丘县卞路口王东友农资门市部 | 天脊煤化工集团股份有限公司 | TX0054582 | 合格 |  |  |  | 1、总养分@（N+P2O5）的质量分数/% 2、总氮@（N）的质量分数/% 3、有效五氧化二磷@（P2O5）的质量分数/% 4、水溶性磷占有效磷百分率@/% 5、水分@(游离水)的质量分数/% 6、粒度@（粒径1.00mm～4.75mm）/%
36 | 20240329125 | 复合肥料 | 红四方+图案 | 27-6-7总养分（N＋P₂O₅十K₂O₅）≥40.0% | 2024-03-04 | 1kg | 215袋 | 2024-03-29 | 王福合 ＋ 个体工商户 | 中盐安徽红四方肥业股份有限公司 | TX0054585 | 合格 |  |  |  | 1、总养分@（N+P2O5+K2O）/% 2、总氮@（N）/% 3、有效五氧化二磷@（P2O5）/% 4、氧化钾@（K2O）/% 5、水溶性磷占有效磷的百分率@/% 6、水分@（H2O）/% 7、粒度@（1.00mm～4.75mm）/% 8、氯离子@/%
37 | 20240329126 | 复合肥料 | 晋化 | N-P₂O₅-K₂O 30-5-5 总养分≥40% | 2024-01-21 | 1kg | 440袋 | 2024-03-29 | 王福合 ＋ 个体工商户 | 山西中能晋化化工有限公司 | TX0054586 | 合格 |  |  |  | 1、总养分@（N+P2O5+K2O）/% 2、总氮@（N）/% 3、有效五氧化二磷@（P2O5）/% 4、氧化钾@（K2O）/% 5、水溶性磷占有效磷的百分率@/% 6、水分@（H2O）/% 7、粒度@（1.00mm～4.75mm）/% 8、氯离子@/%
38 | 20240329127 | 复合肥料 | 九牛 | N-P₂O₅-K₂O 30-5-5 高浓度 总养分≥40% | 2024-03-13 | 1kg | 66袋 | 2024-03-29 | 沈丘县新安集镇凤丽农资经营部 | 湖北中阿磷盟生态肥业有限公司 | TX0054587 | 合格 |  |  |  | 1、总养分@（N+P2O5+K2O）/% 2、总氮@（N）/% 3、有效五氧化二磷@（P2O5）/% 4、氧化钾@（K2O）/% 5、水溶性磷占有效磷的百分率@/% 6、水分@（H2O）/% 7、粒度@（1.00mm～4.75mm）/% 8、氯离子@/%
39 | 20240407121 | 移动式插座 | / | GN-413K | 2023-10 | 3个 | 8个 | 2024-04-07 | 沈丘县东城锦豫装饰 | 公牛集团股份有限公司 | TX0055926 | 合格 |  |  |  | 1、尺寸检查 1.1、尺寸检查 1.2、尺寸检查 2、耐老化、由外壳提供的防护和防潮 3、额定值 3.1、额定值 3.2、额定值 3.3、额定值 4、防触电保护 5、延长线插座的结构 5.1、延长线插座的结构 5.2、延长线插座的结构 5.3、延长线插座的结构 5.4、延长线插座的结构 5.5、延长线插座的结构 5.6、延长线插座的结构 5.7、延长线插座的结构 5.8、延长线插座的结构 5.9、延长线插座的结构 5.10、延长线插座的结构 5.11、延长线插座的结构 6、机械强度
40 | 20240407124 | 移动式插座 | / | GN-618 | 2023-07 | 3个 | 9个 | 2024-04-07 | 沈丘县东城锦豫装饰 | 公牛集团股份有限公司 | TX0055927 | 合格 |  |  |  | 1、尺寸检查 1.1、尺寸检查 1.2、尺寸检查 2、耐老化、由外壳提供的防护和防潮 3、额定值 3.1、额定值 3.2、额定值 3.3、额定值 4、防触电保护 5、延长线插座的结构 5.1、延长线插座的结构 5.2、延长线插座的结构 5.3、延长线插座的结构 5.4、延长线插座的结构 5.5、延长线插座的结构 5.6、延长线插座的结构 5.7、延长线插座的结构 5.8、延长线插座的结构 5.9、延长线插座的结构 5.10、延长线插座的结构 5.11、延长线插座的结构 6、机械强度
41 | 20240407156 | 艾草舒棉肩扣套（小熊积木） | / | 上装110/56 下装110/53 50%棉 50%再生纤维素纤维 | / | 1套 | 2套 | 2024-04-07 | 沈丘县糖谷谷母婴百货商行 | 山东惠民港华服装有限公司 | TX0055929 | 合格 |  |  |  | 1、纤维含量@，% 2、甲醛含量 3、pH值 4、异味 5、耐摩擦色牢度 5.1、干摩 5.2、湿摩 6、耐唾液色牢度 6.1、变色 6.2、沾色 7、耐水色牢度 7.1、变色 7.2、沾色 8、耐皂洗色牢度 8.1、变色 8.2、沾色 9、耐酸汗渍色牢度 9.1、变色 9.2、沾色 10、耐碱汗渍色牢度 10.1、变色 10.2、沾色 11、起球 12、可分解致癌芳香胺染料 12.1、4-氨基联苯（CAS：92-67-1） 12.2、联苯胺（CAS：92-87-5） 12.3、2-萘胺（CAS：91-59-8） 12.4、4-氯-邻甲苯胺（CAS：95-69-2） 12.5、邻氨基偶氮甲苯（CAS：97-56-3） 12.6、5-硝基-邻甲苯胺（CAS：99-55-8） 12.7、对氯苯胺（CAS：106-47-8） 12.8、2，4-二氨基苯甲醚（CAS：615-05-4） 12.9、4，4′-二氨基二苯甲烷（CAS：101-77-9） 12.10、3，3′-二氯联苯胺（CAS：91-94-1） 12.11、3，3′-二甲氧基联苯胺（CAS：119-90-4） 12.12、3，3′-二甲基联苯胺（CAS：119-93-7） 12.13、3，3′-二甲基-4，4′-二氨基二苯甲烷（CAS：838-88-0） 12.14、2-甲氧基-5-甲基苯胺（CAS：120-71-8） 12.15、4，4′-亚甲基-二-（2-氯苯胺）（CAS：101-14-4） 12.16、4，4′-二氨基二苯醚（CAS：101-80-4） 12.17、4，4′-二氨基二苯硫醚（CAS：139-65-1） 12.18、邻甲苯胺（CAS：95-53-4） 12.19、2，4-二氨基甲苯（CAS：95-80-7） 12.20、2，4，5-三甲基苯胺（CAS：137-17-7） 12.21、邻氨基苯甲醚（CAS：90-04-0） 12.22、4-氨基偶氮苯（CAS：60-09-3） 12.23、2，4-二甲基苯胺（CAS：95-68-1） 12.24、2，6-二甲基苯胺（CAS：87-62-7）
42 | 20240407277 | 艾草轻薄棉开裆连体（漫画） | / | 66/44 面料:100%棉 里料:70%棉 30%再生纤维素纤维 （艾草） | / | 1套 | 2套 | 2024-04-07 | 沈丘县王士军母婴用品店 | 山东惠民港华服装有限公司 | TX0055930 | 合格 |  |  |  | 1、纤维含量@¦面料，% 2、甲醛含量 3、pH值 4、异味 5、耐摩擦色牢度 5.1、干摩 5.2、湿摩 6、耐唾液色牢度 6.1、变色 6.2、沾色 7、耐水色牢度 7.1、变色 7.2、沾色 8、耐皂洗色牢度 8.1、变色 8.2、沾色 9、耐酸汗渍色牢度 9.1、变色 9.2、沾色 10、耐碱汗渍色牢度 10.1、变色 10.2、沾色 11、起球 12、可分解致癌芳香胺染料 12.1、4-氨基联苯（CAS：92-67-1） 12.2、联苯胺（CAS：92-87-5） 12.3、2-萘胺（CAS：91-59-8） 12.4、4-氯-邻甲苯胺（CAS：95-69-2） 12.5、邻氨基偶氮甲苯（CAS：97-56-3） 12.6、5-硝基-邻甲苯胺（CAS：99-55-8） 12.7、对氯苯胺（CAS：106-47-8） 12.8、2，4-二氨基苯甲醚（CAS：615-05-4） 12.9、4，4′-二氨基二苯甲烷（CAS：101-77-9） 12.10、3，3′-二氯联苯胺（CAS：91-94-1） 12.11、3，3′-二甲氧基联苯胺（CAS：119-90-4） 12.12、3，3′-二甲基联苯胺（CAS：119-93-7） 12.13、3，3′-二甲基-4，4′-二氨基二苯甲烷（CAS：838-88-0） 12.14、2-甲氧基-5-甲基苯胺（CAS：120-71-8） 12.15、4，4′-亚甲基-二-（2-氯苯胺）（CAS：101-14-4） 12.16、4，4′-二氨基二苯醚（CAS：101-80-4） 12.17、4，4′-二氨基二苯硫醚（CAS：139-65-1） 12.18、邻甲苯胺（CAS：95-53-4） 12.19、2，4-二氨基甲苯（CAS：95-80-7） 12.20、2，4，5-三甲基苯胺（CAS：137-17-7） 12.21、邻氨基苯甲醚（CAS：90-04-0） 12.22、4-氨基偶氮苯（CAS：60-09-3） 12.23、2，4-二甲基苯胺（CAS：95-68-1） 12.24、2，6-二甲基苯胺（CAS：87-62-7）
43 | 20240407297 | 有机轻薄棉闭裆连体（欢乐大象园） | / | 80/48 面料白色布:100%棉 | / | 1套 | 2套 | 2024-04-07 | 沈丘县王士军母婴用品店 | 山东惠民港华服装有限公司 | TX0055931 | 合格 |  |  |  | 1、纤维含量@¦面料，% 1.1、白色布 1.2、色织布 2、甲醛含量 3、pH值 4、异味 5、耐摩擦色牢度 5.1、干摩 5.2、湿摩 6、耐唾液色牢度 6.1、变色 6.2、沾色 7、耐水色牢度 7.1、变色 7.2、沾色 8、耐皂洗色牢度 8.1、变色 8.2、沾色 9、耐酸汗渍色牢度 9.1、变色 9.2、沾色 10、耐碱汗渍色牢度 10.1、变色 10.2、沾色 11、起球 12、可分解致癌芳香胺染料 12.1、4-氨基联苯（CAS：92-67-1） 12.2、联苯胺（CAS：92-87-5） 12.3、2-萘胺（CAS：91-59-8） 12.4、4-氯-邻甲苯胺（CAS：95-69-2） 12.5、邻氨基偶氮甲苯（CAS：97-56-3） 12.6、5-硝基-邻甲苯胺（CAS：99-55-8） 12.7、对氯苯胺（CAS：106-47-8） 12.8、2，4-二氨基苯甲醚（CAS：615-05-4） 12.9、4，4′-二氨基二苯甲烷（CAS：101-77-9） 12.10、3，3′-二氯联苯胺（CAS：91-94-1） 12.11、3，3′-二甲氧基联苯胺（CAS：119-90-4） 12.12、3，3′-二甲基联苯胺（CAS：119-93-7） 12.13、3，3′-二甲基-4，4′-二氨基二苯甲烷（CAS：838-88-0） 12.14、2-甲氧基-5-甲基苯胺（CAS：120-71-8） 12.15、4，4′-亚甲基-二-（2-氯苯胺）（CAS：101-14-4） 12.16、4，4′-二氨基二苯醚（CAS：101-80-4） 12.17、4，4′-二氨基二苯硫醚（CAS：139-65-1） 12.18、邻甲苯胺（CAS：95-53-4） 12.19、2，4-二氨基甲苯（CAS：95-80-7） 12.20、2，4，5-三甲基苯胺（CAS：137-17-7） 12.21、邻氨基苯甲醚（CAS：90-04-0） 12.22、4-氨基偶氮苯（CAS：60-09-3） 12.23、2，4-二甲基苯胺（CAS：95-68-1） 12.24、2，6-二甲基苯胺（CAS：87-62-7）
44 | 20240407300 | 艾草轻薄棉闭裆连体（多彩恐龙） | / | 80/48 面料:100%棉 | / | 1套 | 2套 | 2024-04-07 | 沈丘县王士军母婴用品店 | 山东惠民港华服装有限公司 | TX0055932 | 合格 |  |  |  | 1、纤维含量@¦面料，% 2、甲醛含量 3、pH值 4、异味 5、耐摩擦色牢度 5.1、干摩 5.2、湿摩 6、耐唾液色牢度 6.1、变色 6.2、沾色 7、耐水色牢度 7.1、变色 7.2、沾色 8、耐皂洗色牢度 8.1、变色 8.2、沾色 9、耐酸汗渍色牢度 9.1、变色 9.2、沾色 10、耐碱汗渍色牢度 10.1、变色 10.2、沾色 11、起球 12、可分解致癌芳香胺染料 12.1、4-氨基联苯（CAS：92-67-1） 12.2、联苯胺（CAS：92-87-5） 12.3、2-萘胺（CAS：91-59-8） 12.4、4-氯-邻甲苯胺（CAS：95-69-2） 12.5、邻氨基偶氮甲苯（CAS：97-56-3） 12.6、5-硝基-邻甲苯胺（CAS：99-55-8） 12.7、对氯苯胺（CAS：106-47-8） 12.8、2，4-二氨基苯甲醚（CAS：615-05-4） 12.9、4，4′-二氨基二苯甲烷（CAS：101-77-9） 12.10、3，3′-二氯联苯胺（CAS：91-94-1） 12.11、3，3′-二甲氧基联苯胺（CAS：119-90-4） 12.12、3，3′-二甲基联苯胺（CAS：119-93-7） 12.13、3，3′-二甲基-4，4′-二氨基二苯甲烷（CAS：838-88-0） 12.14、2-甲氧基-5-甲基苯胺（CAS：120-71-8） 12.15、4，4′-亚甲基-二-（2-氯苯胺）（CAS：101-14-4） 12.16、4，4′-二氨基二苯醚（CAS：101-80-4） 12.17、4，4′-二氨基二苯硫醚（CAS：139-65-1） 12.18、邻甲苯胺（CAS：95-53-4） 12.19、2，4-二氨基甲苯（CAS：95-80-7） 12.20、2，4，5-三甲基苯胺（CAS：137-17-7） 12.21、邻氨基苯甲醚（CAS：90-04-0） 12.22、4-氨基偶氮苯（CAS：60-09-3） 12.23、2，4-二甲基苯胺（CAS：95-68-1） 12.24、2，6-二甲基苯胺（CAS：87-62-7）
45 | 20240408202 | 移动式插座 | / | GN-103D（无线） | 2023-05 | 3个 | 7个 | 2024-04-08 | 沈丘县付井供销社生产门市部 | 公牛集团股份有限公司 | TX0055935 | 合格 |  |  |  | 1、尺寸检查 1.1、尺寸检查 1.2、尺寸检查 2、耐老化、由外壳提供的防护和防潮 3、额定值 3.1、额定值 3.2、额定值 3.3、额定值 4、防触电保护 5、延长线插座的结构 5.1、延长线插座的结构 5.2、延长线插座的结构 5.3、延长线插座的结构 5.4、延长线插座的结构 5.5、延长线插座的结构 5.6、延长线插座的结构 5.7、延长线插座的结构 5.8、延长线插座的结构 5.9、延长线插座的结构 5.10、延长线插座的结构 5.11、延长线插座的结构 6、机械强度
46 | 20240408205 | 延长线插座 | / | GN-606（3-1.8） | 2023-06 | 3个 | 10个 | 2024-04-08 | 沈丘县付井供销社生产门市部 | 公牛集团股份有限公司 | TX0055936 | 合格 |  |  |  | 1、尺寸检查 1.1、尺寸检查 1.2、尺寸检查 2、耐老化、由外壳提供的防护和防潮 3、额定值 3.1、额定值 3.2、额定值 3.3、额定值 4、防触电保护 5、延长线插座的结构 5.1、延长线插座的结构 5.2、延长线插座的结构 5.3、延长线插座的结构 5.4、延长线插座的结构 5.5、延长线插座的结构 5.6、延长线插座的结构 5.7、延长线插座的结构 5.8、延长线插座的结构 5.9、延长线插座的结构 5.10、延长线插座的结构 5.11、延长线插座的结构 6、机械强度
47 | 20240408207 | 聚氯乙烯绝缘无护套阻燃电线电缆 | / | ZC-BV 1×6 | 2023-11-20 | 15m | 100m | 2024-04-08 | 沈丘县付井镇金利达五金门市部 | 山东正泰电缆有限公司 | TX0055937 | 合格 |  |  |  | 1、导体电阻（20℃） 2、绝缘厚度 3、护套厚度 4、平均外径 5、老化前绝缘抗张强度 6、老化前绝缘断裂伸长率 7、老化前护套抗张强度 8、老化前护套断裂伸长率 9、不延燃试验 9.1、上支架下缘和炭化部分起始点之间的距离 9.2、燃烧向下延伸至距离上支架下缘的距离
48 | 20240408212 | 延长线插座 | / | GN-612 （3-1.8） | 2024-01 | 3个 | 8个 | 2024-04-08 | 沈丘县付井镇金利达五金门市部 | 公牛集团股份有限公司 | TX0055938 | 合格 |  |  |  | 1、尺寸检查 1.1、尺寸检查 1.2、尺寸检查 2、耐老化、由外壳提供的防护和防潮 3、额定值 3.1、额定值 3.2、额定值 3.3、额定值 4、防触电保护 5、延长线插座的结构 5.1、延长线插座的结构 5.2、延长线插座的结构 5.3、延长线插座的结构 5.4、延长线插座的结构 5.5、延长线插座的结构 5.6、延长线插座的结构 5.7、延长线插座的结构 5.8、延长线插座的结构 5.9、延长线插座的结构 5.10、延长线插座的结构 5.11、延长线插座的结构 6、机械强度
49 | 20240409204 | 聚氯乙烯绝缘无护套电缆电线 | 汇通+羅格 | 60227IEC01 （BV）1.5 | 2024-04-02 | 15m | 800m | 2024-04-09 | 沈丘县周营镇李东营五金门市部 | 汇通塑缆有限公司 | TX0055941 | 合格 |  |  |  | 1、导体电阻（20℃） 2、绝缘厚度 3、护套厚度 4、平均外径 5、老化前绝缘抗张强度 6、老化前绝缘断裂伸长率 7、老化前护套抗张强度 8、老化前护套断裂伸长率 9、不延燃试验 9.1、上支架下缘和炭化部分起始点之间的距离 9.2、燃烧向下延伸至距离上支架下缘的距离
50 | 20240409213 | 聚氯乙烯绝缘软电缆 | 图形+河南弘大电缆 | RVV 2×2.5mm² | 2023-11-28 | 15m | 100m | 2024-04-09 | 沈丘县周营镇李东营五金门市部 | 河南弘大电缆有限公司 | TX0055942 | 合格 |  |  |  | 1、导体电阻（20℃） 2、绝缘厚度 3、护套厚度 4、平均外径 5、老化前绝缘抗张强度 6、老化前绝缘断裂伸长率 7、老化前护套抗张强度 8、老化前护套断裂伸长率 9、不延燃试验 9.1、上支架下缘和炭化部分起始点之间的距离 9.2、燃烧向下延伸至距离上支架下缘的距离
51 | 20240409217 | 聚氯乙烯绝缘软电缆电线 | 图形+河南弘大电缆 | 60227IEC53（RVV）2×0.75mm² | 2023-12-23 | 15m | 100m | 2024-04-09 | 沈丘县周营镇李东营五金门市部 | 河南弘大电缆有限公司 | TX0055943 | 合格 |  |  |  | 1、导体电阻（20℃） 2、绝缘厚度 3、护套厚度 4、平均外径 5、老化前绝缘抗张强度 6、老化前绝缘断裂伸长率 7、老化前护套抗张强度 8、老化前护套断裂伸长率 9、不延燃试验 9.1、上支架下缘和炭化部分起始点之间的距离 9.2、燃烧向下延伸至距离上支架下缘的距离